## Hoja 1
EHZ020 | m² |  | Zunchado de columna de concreto armado, con hoja de fibra de carbono MasterBrace "MBCC de Sika".
Zunchado de columna de concreto armado, mediante el sistema MasterBrace "MBCC de Sika", con DIT nº 572R, formado por 1 capa de hojas de fibra de carbono unidireccional, MasterBrace FIB 300/50 CFS "MBCC de Sika", 300 g/m², de 500x100 mm y 0,165 mm de espesor, resistencia a tracción 4900 MPa y elongación última 2,1%, impregnadas por ambas caras con MasterBrace SAT 4500 "MBCC de Sika" colocada sobre la superficie soporte de concreto previamente imprimada con MasterBrace P 3500 "MBCC de Sika", aplicada con brocha. El precio no incluye la preparación del soporte ni el revestimiento.
Código |  | Unidad |  | Descripción | Rendimiento | Precio unitario | Importe
1 |  |  |  | Materiales
mt09reh420a |  | kg |  | Imprimación de dos componentes a base de resina epoxi sin disolventes, MasterBrace P 3500 "MBCC de Sika", para aplicar con brocha o rodillo sobre elemento estructural a reforzar mediante hojas o laminados de fibra de carbono. | 0.2 | 30.44 | 6.09
mt09reh400a |  | m² |  | Hoja de fibra de carbono unidireccional, MasterBrace FIB 300/50 CFS "MBCC de Sika", 300 g/m², de 500x100 mm y 0,165 mm de espesor, resistencia a tracción 4900 MPa, módulo de elasticidad 230.000 N/mm² y elongación última 2,1%, para refuerzo de estructuras. | 1.1 | 44.71 | 49.18
mt09reh430a |  | kg |  | Resina epoxi saturante sin disolventes, MasterBrace SAT 4500 "MBCC de Sika", para la aplicación con rodillo sobre soportes de concreto o acero, en sistemas de refuerzo estructural mediante hojas de fibra de carbono, fibra de vidrio o fibra de aramida en columnas trabajando a compresión, vigas trabajando a cortante o flexión. | 0.88 | 26.98 | 23.74
[5 empty] | Subtotal materiales: |  | 79.01
2 |  |  |  | Mano de obra
mo042 |  | h |  | Albañil reforzador. | 0.471 | 17.87 | 8.42
mo089 |  | h |  | Principiante de albañil reforzador. | 0.471 | 11.45 | 5.39
[5 empty] | Subtotal mano de obra: |  | 13.81
3 |  |  |  | Herramientas
|  | % |  | Herramientas | 2 | 92.82 | 1.86
Coste de mantenimiento decenal: $ 19,79 en los primeros 10 años. |  |  |  |  | Costos directos (1+2+3): |  | 94.68