## Hoja 1
EHZ100 | m |  | Refuerzo de vigas y viguetas, con laminado de fibra de carbono MasterBrace "BASF".
Refuerzo por la cara superior de vigas o viguetas de concreto armado, mediante el sistema MasterBrace "BASF", formado por laminado de fibra de carbono, MasterBrace LAM 170/3100 "BASF", de 50 mm de anchura y 1,2 mm de espesor, módulo de elasticidad 170000 N/mm², resistencia a tracción 3100 MPa y elongación última 1,9%, colocado con MasterBrace ADH 4000 "BASF", aplicando una capa de 2 mm de espesor sobre el laminado con espátula y otra capa de 1 mm de espesor sobre la superficie de contacto con el soporte, previamente imprimada con MasterBrace P 3500 "BASF", aplicada con brocha, y regularización de la superficie con MasterBrace ADH 1460 "BASF".
Código |  | Unidad |  | Descripción | Rendimiento | Precio unitario | Importe
1 |  |  |  | Materiales
mt09reh120d |  | kg |  | Adhesivo tixotrópico de dos componentes a base de resina epoxi, MasterBrace ADH 1460 "BASF", para la correcta unión entre el concreto fresco y el concreto endurecido o para mejorar la adherencia del concreto endurecido y el acero. | 0.22 | 12.89 | 2.84
mt09reh420a |  | kg |  | Imprimación de dos componentes a base de resina epoxi sin disolventes, MasterBrace P 3500 "BASF", para aplicar con brocha o rodillo sobre elemento estructural a reforzar mediante hojas o laminados de fibra de carbono. | 0.048 | 27.5 | 1.32
mt09reh410a |  | m |  | Laminado de fibra de carbono, MasterBrace LAM 170/3100 "BASF", de 50 mm de anchura y 1,2 mm de espesor, módulo de elasticidad 170000 N/mm², resistencia a tracción 3100 MPa y elongación última 1,9%, para refuerzo de estructuras. | 1.1 | 21.58 | 23.74
mt09reh440a |  | kg |  | Adhesivo de dos componentes a base de resina epoxi, MasterBrace ADH 4000 "BASF", para aplicar con espátula sobre elemento estructural a reforzar mediante laminados de fibra de carbono. | 0.374 | 14.47 | 5.41
[5 empty] | Subtotal materiales: |  | 33.31
2 |  |  |  | Equipo y maquinaria
mq08gel010k |  | h |  | Grupo electrógeno insonorizado, trifásico, de 45 kVA de potencia. | 0.223 | 5.39 | 1.2
[5 empty] | Subtotal equipo y maquinaria: |  | 1.2
3 |  |  |  | Mano de obra
mo042 |  | h |  | Albañil reforzador. | 0.358 | 13.49 | 4.83
mo089 |  | h |  | Principiante de albañil reforzador. | 0.358 | 8.6 | 3.08
[5 empty] | Subtotal mano de obra: |  | 7.91
4 |  |  |  | Herramientas
|  | % |  | Herramientas | 2 | 42.42 | 0.85
Coste de mantenimiento decenal: $ 3,03 en los primeros 10 años. |  |  |  |  | Costos directos (1+2+3+4): |  | 43.27