## Hoja 1
NAD030 | m² | Aislamiento térmico bajo losa, con poliestireno expandido.
Aislamiento térmico bajo losa, con panel rígido de poliestireno expandido, de superficie lisa y mecanizado lateral recto, de 30 mm de espesor, resistencia térmica 1,05 m²K/W, conductividad térmica 0,029 W/(mK). Colocación en obra: a tope, con fijaciones mecánicas.
Código |  | Unidad | Descripción | Rendimiento | Precio unitario | Importe
1 |  |  | Materiales
mt16pel010aaeh |  | m² | Panel rígido de poliestireno expandido, de superficie lisa y mecanizado lateral recto, de 30 mm de espesor, resistencia térmica 1,05 m²K/W, conductividad térmica 0,029 W/(mK), Euroclase E de reacción al fuego, con código de designación EPS-EN 13163-L3-W3-T2-S5-P10-BS250-TR200-DS(N)2-CS(10)150. | 1.05 | 7.35 | 7.72
mt16aaa021a |  | Ud | Taco de expansión y clavo de polipropileno, con aro de estanqueidad, para fijación mecánica de paneles aislantes. | 9 | 0.11 | 0.99
|  |  |  | Subtotal materiales: |  | 8.71
2 |  |  | Mano de obra
mo054 |  | h | Montador de aislamientos. | 0.134 | 17.64 | 2.36
mo101 |  | h | Principiante de montador de aislamientos. | 0.134 | 11.01 | 1.48
|  |  |  | Subtotal mano de obra: |  | 3.84
3 |  |  | Herramientas
|  | % | Herramientas | 2 | 12.55 | 0.25
Coste de mantenimiento decenal: $ 1,30 en los primeros 10 años. |  |  |  | Costos directos (1+2+3): |  | 12.8