## Hoja 1
PSY080 |  |  | m² | Sistemas Placo Fire "PLACO" de cerramiento para hueco de ascensor, con láminas de yeso.
Cerramiento de hueco de ascensor con láminas de yeso mediante el sistema Placo Fire EI 180 "PLACO", de muro divisorio múltiple (19+41+15+15+15+15)/600 (1 Coreboard y 4 Placoflam PPF 15), con una resistencia al fuego de 180 minutos; de 120 mm de espesor total.
Descompuesto | Ud | Descomposición |  |  | Rend. | Precio unitario | Precio partida
mt12sap020a | m | Canal de perfil metálico de acero galvanizado, 60SC55 "PLACO", fabricado mediante laminación en frío, 60x30 mm de sección y 0,6 mm de espesor. |  |  | 0.51 | 6.68 | 3.41
mt12sap020b | m | Canal de perfil metálico de acero galvanizado, 62C50 "PLACO", fabricado mediante laminación en frío, 60x30 mm de sección y 0,5 mm de espesor. |  |  | 0.26 | 5.77 | 1.5
mt12sap020c | m | Canal de perfil metálico de acero galvanizado, 62J70 "PLACO", fabricado mediante laminación en frío, 62x70 mm de sección y 0,7 mm de espesor. |  |  | 0.26 | 11.5 | 2.99
mt12sap030a | m | Montante de perfil metálico de acero galvanizado, 60I70 "PLACO", fabricado mediante laminación en frío, 60x38 mm de sección y 0,7 mm de espesor. |  |  | 1.58 | 12.35 | 19.51
mt12plj040a | m | Banda cortafuegos Firestrip "PLACO", suministrada en rollos de 3,6 m de longitud. |  |  | 1.03 | 5.78 | 5.95
mt12sap010a | m² | Lámina de yeso D-F-H1 / - 600 / 3000 / 19 / borde cuadrado, Coreboard "PLACO", formada por un alma de yeso de origen natural embutida e íntimamente ligada a dos láminas de cartón fuerte. |  |  | 1.1 | 35.34 | 38.87
mt12sap040a | m | Perfil de fijación de acero galvanizado, G102 "PLACO", fabricado mediante laminación en frío, 35x15 mm de sección y 0,4 mm de espesor. |  |  | 3.5 | 3.02 | 10.57
mt12sap050a | m | Perfil metálico en ángulo, de acero galvanizado, GA3 "PLACO", fabricado mediante laminación en frío, 32x19 mm de sección y 0,7 mm de espesor. |  |  | 0.26 | 4.7 | 1.22
mt12sap060a | Ud | Cartucho de sellador, Sealant "PLACO", de 930 cm³, para el sellado de encuentros de los perfiles con los paramentos. |  |  | 0.06 | 18.81 | 1.13
mt12plk010ffmi | m² | Lámina de yeso FD / - 1200 / 2500 / 15 / borde afinado, Placoflam PPF 15 "PLACO", formada por un alma de yeso de origen natural embutida e íntimamente ligada a dos láminas de cartón fuerte, reforzada por la inclusión en la masa de fibra de vidrio de hilo corto no tejido para mejorar su cohesión a temperaturas altas. |  |  | 4.31 | 15.37 | 66.24
mt12plt010a | Ud | Tornillo autorroscante TTPC 25 "PLACO", con cabeza de trompeta, de 25 mm de longitud, para instalación de láminas de yeso sobre perfilería de espesor inferior a 6 mm. |  |  | 15.75 | 0.01 | 0.16
mt12plt010c | Ud | Tornillo autorroscante TTPC 45 "PLACO", con cabeza de trompeta, de 45 mm de longitud, para instalación de láminas de yeso sobre perfilería de espesor inferior a 6 mm. |  |  | 15.75 | 0.02 | 0.32
mt12plt010d | Ud | Tornillo autorroscante TTPC 55 "PLACO", con cabeza de trompeta, de 55 mm de longitud, para instalación de láminas de yeso sobre perfilería de espesor inferior a 6 mm. |  |  | 15.75 | 0.03 | 0.47
mt12plt010e | Ud | Tornillo autorroscante TTPC 70 "PLACO", con cabeza de trompeta, de 70 mm de longitud, para instalación de láminas de yeso sobre perfilería de espesor inferior a 6 mm. |  |  | 15.75 | 0.02 | 0.32
mt12plj010a | m | Cinta microperforada, "PLACO", para acabado de juntas de láminas de yeso. |  |  | 8 | 0.08 | 0.64
mt12plm010a | kg | Pasta de secado en polvo, SN "PLACO", para el tratamiento de las juntas de las láminas de yeso. |  |  | 2.72 | 1.9 | 5.17
mo052 | h | Montador de prefabricados interiores. |  |  | 0.983 | 13.22 | 13
mo098 | h | Principiante de montador de prefabricados interiores. |  |  | 0.983 | 8.41 | 8.27
| % | Medios auxiliares |  |  | 2 | 179.74 | 3.59
| % | Costes indirectos |  |  | 3 | 183.33 | 5.5
Coste de mantenimiento decenal: $ 9,44 en los primeros 10 años. | [5 empty] | Total: | 188.83