## Hoja 1
RPY010 | m² |  | Reparación de grietas en paramento interior repello.
Reparación de grietas en paramento vertical interior hasta 3 m de altura, repello con mortero de cemento, mediante picado del revestimiento con medios manuales, aplicación de mortero de cemento M-5 a buena vista con acabado superficial rugoso, reforzado con malla de fibra de vidrio tejida, con impregnación de PVC, de 10x10 mm de luz de malla, antiálcalis, de 115 a 125 g/m² y 500 µm de espesor.
Código |  | Unidad |  | Descripción | Rendimiento | Precio unitario | Importe
1 |  |  |  | Materiales
mt09mor010c |  | m³ |  | Mortero de cemento CEM II/B-P 32,5 N tipo M-5, confeccionado en obra con 250 kg/m³ de cemento y una proporción en volumen 1/6. | 0.015 | 137.28 | 2.06
mt09var030a |  | m² |  | Malla de fibra de vidrio tejida, con impregnación de PVC, de 10x10 mm de luz de malla, antiálcalis, de 115 a 125 g/m² y 500 µm de espesor, para armar repellos tradicionales, repellos y morteros. | 1.05 | 1.85 | 1.94
[5 empty] | Subtotal materiales: |  | 4
2 |  |  |  | Mano de obra
mo020 |  | h |  | Albañil. | 0.493 | 17.17 | 8.46
mo113 |  | h |  | Peón de albañilería. | 0.877 | 10.59 | 9.29
[5 empty] | Subtotal mano de obra: |  | 17.75
3 |  |  |  | Herramientas
|  | % |  | Herramientas | 2 | 21.75 | 0.44
Coste de mantenimiento decenal: $ 0,67 en los primeros 10 años. |  |  |  |  | Costos directos (1+2+3): |  | 22.19