## Hoja 1
RSB005 | m² |  | Base de agregado.
Base para pavimento de arena de machaqueo de 0 a 5 mm de diámetro, estabilizada con 100 kg de cemento portland CEM II/A-P 32,5 R por cada m³ de arena seca, en capa de 4 cm de espesor.
Descompuesto | Ud | Descomposición |  | Rend. | Precio unitario | Precio partida
mt01arp040c | m³ | Arena caliza seleccionada de machaqueo, de 0 a 5 mm de diámetro. |  | 0.04 | 30.33 | 1.21
mt08cem020a | kg | Cemento Portland CEM II/A-P 32,5 R, en sacos. |  | 4 | 0.12 | 0.48
mo019 | h | Albañil. |  | 0.218 | 12.79 | 2.79
mo111 | h | Peón de albañilería. |  | 0.363 | 8.08 | 2.93
| % | Medios auxiliares |  | 2 | 7.41 | 0.15
| % | Costes indirectos |  | 3 | 7.56 | 0.23
Coste de mantenimiento decenal: $ 0,39 en los primeros 10 años. |  |  |  |  | Total: | 7.79