## Hoja 1
RSB021 |  |  | m² | Base de mortero autonivelante de cemento, "BASF Construction Chemical", de capa gruesa (más de 40 mm).
Base para pavimento interior de mortero autonivelante fluido, de cemento, Mastertop 560 Fluid "BASF Construction Chemical", de 40 mm de espesor, vertido con mezcladora-bombeadora, sobre lámina de aislamiento para formación de suelo flotante.
Descompuesto | Ud | Descomposición |  |  | Rend. | Precio unitario | Precio partida
mt09bnc250a | kg | Mortero autonivelante fluido, Mastertop 560 Fluid "BASF Construction Chemical", a base de cemento, con resistencia a compresión de 40 N/mm², resistencia a flexión de 6 N/mm², para la nivelación o regularización de soportes de concreto. |  |  | 80 | 1.69 | 135.2
mt16pea020a | m² | Panel rígido de poliestireno expandido, mecanizado lateral recto, de 10 mm de espesor, resistencia térmica 0,25 m²K/W, conductividad térmica 0,036 W/(mK), para junta de dilatación. |  |  | 0.1 | 1.56 | 0.16
mq06pym020 | h | Mezcladora-bombeadora para morteros autonivelantes. |  |  | 0.139 | 11.94 | 1.66
mo030 | h | Aplicador de mortero autonivelantes. |  |  | 0.139 | 12.79 | 1.78
mo067 | h | Principiante de aplicador de mortero autonivelante. |  |  | 0.139 | 8.41 | 1.17
| % | Medios auxiliares |  |  | 2 | 139.97 | 2.8
| % | Costes indirectos |  |  | 3 | 142.77 | 4.28
Coste de mantenimiento decenal: $ 5,88 en los primeros 10 años. | [5 empty] | Total: | 147.05