## Hoja 1
EHY090 | m |  | Reparación de frente de losa de concreto armado, con mortero.
Reparación de frente de losa de concreto armado, de canto 30 cm, mediante picado del concreto deteriorado con martillo eléctrico, eliminando el concreto en mal estado hasta llegar a las armaduras; saneado de las armaduras que han quedado al descubierto con proyección en seco de chorro de partículas de material abrasivo (silicato de aluminio), eliminando la suciedad superficial, la herrumbre y toda sustancia que pueda disminuir la adherencia entre las armaduras y el material de reparación a aplicar, hasta alcanzar un grado de preparación Sa 2 ½ según ISO 8501-1; aplicación manual de imprimación activa monocomponente modificada con polímeros, MasterEmaco P 5000 AP "MBCC de Sika", de color gris claro, a base de cementos, agregados de granulometría seleccionada, inhibidores de corrosión y polímeros en polvo, con bajo contenido en cromato, garantizando la adherencia entre ambos, con 1,6 kg/m² de consumo medio; restitución de la parte afectada mediante aplicación manual de mortero fluido, de elevada resistencia mecánica y retracción compensada, con una resistencia a compresión a 28 días mayor o igual a 78,5 N/mm² y un módulo de elasticidad mayor o igual a 20000 N/mm², Euroclase A1 de reacción al fuego, en capa de 40 mm de espesor medio, de consistencia fluida. El precio incluye el desplazamiento, montaje, desmontaje en obra del equipo de proyección, el construcción y desmontaje del sistema de cimbra.
Código |  | Unidad |  | Descripción | Rendimiento | Precio unitario | Importe
1 |  |  |  | Materiales
mt08lim050 |  | l |  | Disolvente de tricloroetileno, para aceites, grasas y resinas. | 0.03 | 13.13 | 0.39
mt08lim010a |  | kg |  | Abrasivo para limpieza mediante chorro a presión, formado por partículas de silicato de aluminio. | 1.05 | 0.34 | 0.36
mt09reh020d |  | kg |  | Imprimación activa monocomponente modificada con polímeros, MasterEmaco P 5000 AP "MBCC de Sika", de color gris claro, de endurecimiento rápido, para la protección y pasivación de armaduras de acero, y como puente de unión entre mortero de reparación y concreto existente. | 0.48 | 4.31 | 2.07
mt09red110c |  | kg |  | Mortero fluido, de elevada resistencia mecánica y retracción compensada, con una resistencia a compresión a 28 días mayor o igual a 78,5 N/mm² y un módulo de elasticidad mayor o igual a 20000 N/mm², Euroclase A1 de reacción al fuego, para reparación estructural del concreto. | 23.1 | 0.99 | 22.87
mt50spa052b |  | m |  | Tablón de madera de pino, de 20x7,2 cm. | 0.2 | 8.6 | 1.72
mt50spa101 |  | kg |  | Clavos de acero. | 0.009 | 2.55 | 0.02
mt50spa081a |  | Ud |  | Puntal metálico telescópico, de hasta 3 m de altura. | 0.013 | 26.19 | 0.34
[5 empty] | Subtotal materiales: |  | 27.77
2 |  |  |  | Equipo y maquinaria
mq05mai030 |  | h |  | Martillo neumático. | 0.313 | 5.43 | 1.7
mq05pdm110 |  | h |  | Compresor portátil diesel media presión 10 m³/min. | 0.156 | 9.2 | 1.44
mq08lch010 |  | h |  | Equipo de chorro de arena a presión. | 0.035 | 3.8 | 0.13
mq06pym010 |  | h |  | Mezcladora-bombeadora para morteros y yesos proyectados, de 3 m³/h. | 0.005 | 10.11 | 0.05
[5 empty] | Subtotal equipo y maquinaria: |  | 3.32
3 |  |  |  | Mano de obra
mo020 |  | h |  | Albañil. | 0.942 | 17.84 | 16.81
mo113 |  | h |  | Peón de albañilería. | 0.942 | 11.01 | 10.37
[5 empty] | Subtotal mano de obra: |  | 27.18
4 |  |  |  | Herramientas
|  | % |  | Herramientas | 2 | 58.27 | 1.17
Coste de mantenimiento decenal: $ 11,44 en los primeros 10 años. |  |  |  |  | Costos directos (1+2+3+4): |  | 59.44