## Hoja 1
EHY091 | m | Reparación de frente de losa de concreto armado, mediante recrecido con concreto armado.
Reparación de frente de losa de concreto armado, de canto 30 cm, mediante picado del concreto deteriorado con martillo eléctrico, eliminando el concreto en mal estado hasta llegar a las armaduras; saneado de las armaduras que han quedado al descubierto con proyección en seco de chorro de partículas de material abrasivo (silicato de aluminio), eliminando la suciedad superficial, la herrumbre y toda sustancia que pueda disminuir la adherencia entre las armaduras y el material de reparación a aplicar, hasta alcanzar un grado de preparación Sa 2 ½ según ISO 8501-1; aplicación manual de imprimación activa monocomponente modificada con polímeros, MasterEmaco P 5000 AP "MBCC de Sika", de color gris claro, a base de cementos, agregados de granulometría seleccionada, inhibidores de corrosión y polímeros en polvo, con bajo contenido en cromato, garantizando la adherencia entre ambos, con 1,6 kg/m² de consumo medio; recrecido de la losa con concreto armado, realizado con concreto f'c=210 kg/cm² (3000 psi), clase de exposición F0 S0 P0 C0, tamaño máximo del agregado 9,5 mm (3/8" ASTM Nº 8), consistencia blanda, premezclado, y vaciado con bomba y acero Grado 60 (fy=4200 kg/cm²), con una cuantía de 5 kg/m, con anclaje químico estructural, mediante perforación de 10 mm de diámetro y 85 mm de profundidad, relleno del orificio con inyección de resina epoxi, libre de estireno, MasterFlow 932 AN "MBCC de Sika", aplicada con boquilla de dosificación y mezcla automática, y posterior inserción de varilla roscada con tuerca y arandela de acero galvanizado calidad 5.8, según ISO 898-1, de 8 mm de diámetro y 110 mm de longitud. El precio incluye el construcción y desmontaje del sistema de cimbra y el desplazamiento, montaje y desmontaje en obra del equipo de proyección.
Código |  |  | Unidad | Descripción | Rendimiento | Precio unitario | Importe
1 |  |  |  | Materiales
mt08lim050 |  |  | l | Disolvente de tricloroetileno, para aceites, grasas y resinas. | 0.03 | 13.13 | 0.39
mt08lim010a |  |  | kg | Abrasivo para limpieza mediante chorro a presión, formado por partículas de silicato de aluminio. | 1.05 | 0.34 | 0.36
mt09reh020d |  |  | kg | Imprimación activa monocomponente modificada con polímeros, MasterEmaco P 5000 AP "MBCC de Sika", de color gris claro, de endurecimiento rápido, para la protección y pasivación de armaduras de acero, y como puente de unión entre mortero de reparación y concreto existente. | 0.48 | 4.31 | 2.07
mt26reh305aa |  |  | Ud | Anclaje compuesto por varilla roscada de acero galvanizado calidad 5.8, según ISO 898-1 de 8 mm de diámetro, y 110 mm de longitud, tuerca y arandela, para fijaciones sobre estructuras de concreto. | 1 | 1.38 | 1.38
mt26reh100p |  |  | Ud | Cartucho de 400 ml de resina epoxi, libre de estireno, MasterFlow 932 AN "MBCC de Sika", de dos componentes, con dosificador y boquilla de mezcla automática, para anclajes estructurales verticales y horizontales. | 0.851 | 33.61 | 28.6
mt07aco110c |  |  | kg | Acero en varillas corrugadas, Grado 60 (fy=4200 kg/cm²), de varios diámetros, según ASTM A 615. | 5 | 0.92 | 4.6
mt10haf100agc |  |  | m³ | Concreto f'c=210 kg/cm² (3000 psi), clase de exposición F0 S0 P0 C0, tamaño máximo del agregado 9,5 mm (3/8" ASTM Nº 8), consistencia blanda, premezclado, según ACI 318. | 0.024 | 132.87 | 3.19
mt50spa052b |  |  | m | Tablón de madera de pino, de 20x7,2 cm. | 0.2 | 8.6 | 1.72
mt50spa101 |  |  | kg | Clavos de acero. | 0.009 | 2.55 | 0.02
mt50spa081a |  |  | Ud | Puntal metálico telescópico, de hasta 3 m de altura. | 0.013 | 26.19 | 0.34
[5 empty] | Subtotal materiales: |  | 42.67
2 |  |  |  | Equipo y maquinaria
mq05mai030 |  |  | h | Martillo neumático. | 0.313 | 5.43 | 1.7
mq05pdm110 |  |  | h | Compresor portátil diesel media presión 10 m³/min. | 0.156 | 9.2 | 1.44
mq08lch010 |  |  | h | Equipo de chorro de arena a presión. | 0.035 | 3.8 | 0.13
mq06bhe010 |  |  | h | Camión bomba estacionado en obra, para bombeo de concreto. | 0.001 | 226.11 | 0.23
[5 empty] | Subtotal equipo y maquinaria: |  | 3.5
3 |  |  |  | Mano de obra
mo020 |  |  | h | Albañil. | 0.942 | 17.84 | 16.81
mo113 |  |  | h | Peón de albañilería. | 0.942 | 11.01 | 10.37
[5 empty] | Subtotal mano de obra: |  | 27.18
4 |  |  |  | Herramientas
|  |  | % | Herramientas | 2 | 73.35 | 1.47
Coste de mantenimiento decenal: $ 21,51 en los primeros 10 años. |  |  |  |  | Costos directos (1+2+3+4): |  | 74.82