## Hoja 1
HFE010 | m² |  | Forrado de viga metálica, con mampostería de ladrillo cerámico.
Forrado de viga metálica, por las dos caras del alma, realizado con mampostería de ladrillo cerámico hueco sencillo, para revestir, 24x11,5x4 cm, con juntas de 10 mm de espesor, recibida con mortero de cemento confeccionado en obra, con 250 kg/m³ de cemento, color blanco (con arena de mármol blanco), con aditivo plastificante-aireante, dosificación 1:6, suministrado en sacos, acabado con repello a buena vista con mortero de cemento, confeccionado en obra, con aditivo hidrófugo, dosificación 1:3, armado y reforzado con malla antiálcalis.
Código |  | Unidad |  | Descripción | Rendimiento | Precio unitario | Importe
1 |  |  |  | Materiales
mt04lvc010a |  | Ud |  | Ladrillo cerámico hueco sencillo, para revestir, 24x11,5x4 cm, densidad 780 kg/m³. | 34 | 0.31 | 10.54
mt08aaa010a |  | m³ |  | Agua. | 0.01 | 2 | 0.02
mt01arg005b |  | t |  | Arena de mármol blanco, para mortero preparado en obra. | 0.008 | 150.2 | 1.2
mt08cem041h |  | kg |  | Cemento blanco en sacos. | 1.277 | 0.38 | 0.49
mt08adt040 |  | kg |  | Aditivo plastificante-aireante para morteros. | 0.026 | 1.55 | 0.04
mt01arg005a |  | t |  | Arena de cantera, para mortero preparado en obra. | 0.022 | 23.51 | 0.52
mt08cem000h |  | kg |  | Cemento gris en sacos. | 6.75 | 0.19 | 1.28
mt08adt010 |  | kg |  | Aditivo hidrófugo para impermeabilización de morteros u concretos. | 0.135 | 1.6 | 0.22
mt09var030a |  | m² |  | Malla de fibra de vidrio tejida, con impregnación de PVC, de 10x10 mm de luz de malla, antiálcalis, de 115 a 125 g/m² y 500 µm de espesor, para armar repellos tradicionales, repellos y morteros. | 1.05 | 1.85 | 1.94
[5 empty] | Subtotal materiales: |  | 16.25
2 |  |  |  | Equipo y maquinaria
mq06hor010 |  | h |  | Concretera eléctrica con una capacidad de amasado de 160 l. | 0.015 | 4 | 0.06
[5 empty] | Subtotal equipo y maquinaria: |  | 0.06
3 |  |  |  | Mano de obra
mo020 |  | h |  | Albañil. | 1.019 | 17.17 | 17.5
mo113 |  | h |  | Peón de albañilería. | 0.994 | 10.59 | 10.53
[5 empty] | Subtotal mano de obra: |  | 28.03
4 |  |  |  | Herramientas
|  | % |  | Herramientas | 2 | 44.34 | 0.89
Coste de mantenimiento decenal: $ 0,90 en los primeros 10 años. |  |  |  |  | Costos directos (1+2+3+4): |  | 45.23