## Hoja 1
HFI010 | m | Forrado de conductos para instalaciones, de mampostería.
Forrado de conductos para instalaciones, en un rincón de la paredes interiores, de 50 cm de longitud y 25 cm de anchura, realizado con mampostería de ladrillo cerámico hueco doble, para revestir, 33x16x7 cm, con juntas de 10 mm de espesor, recibida con mortero de cemento confeccionado en obra, con 250 kg/m³ de cemento, color gris, dosificación 1:6, suministrado en sacos.
Código |  |  | Unidad | Descripción | Rendimiento | Precio unitario | Importe
1 |  |  |  | Materiales
mt04lvc010g |  |  | Ud | Ladrillo cerámico hueco doble, para revestir, 33x16x7 cm, densidad 810 kg/m³. | 13 | 0.61 | 7.93
mt08aaa010a |  |  | m³ | Agua. | 0.004 | 2 | 0.01
mt01arg005a |  |  | t | Arena de cantera, para mortero preparado en obra. | 0.008 | 23.51 | 0.19
mt08cem000h |  |  | kg | Cemento gris en sacos. | 1.18 | 0.19 | 0.22
[5 empty] | Subtotal materiales: |  | 8.35
2 |  |  |  | Equipo y maquinaria
mq06hor010 |  |  | h | Concretera eléctrica con una capacidad de amasado de 160 l. | 0.006 | 4 | 0.02
[5 empty] | Subtotal equipo y maquinaria: |  | 0.02
3 |  |  |  | Mano de obra
mo020 |  |  | h | Albañil. | 0.424 | 17.17 | 7.28
mo113 |  |  | h | Peón de albañilería. | 0.269 | 10.59 | 2.85
[5 empty] | Subtotal mano de obra: |  | 10.13
4 |  |  |  | Herramientas
|  |  | % | Herramientas | 2 | 18.5 | 0.37
Coste de mantenimiento decenal: $ 2,64 en los primeros 10 años. |  |  |  |  | Costos directos (1+2+3+4): |  | 18.87