## Hoja 1
IFW070 | Ud | Caja de registro.
Formación de caja de registro enterrada, de dimensiones interiores 87x87x100 cm, construida con mampostería de ladrillo cerámico perforado, de 1/2 pie de espesor, recibido con mortero de cemento, confeccionado en obra, dosificación 1:6, sobre losa sobre relleno de concreto simple f'c=315 kg/cm² (4500 psi), clase de exposición F0 S2 P1 C0, tamaño máximo del agregado 25 mm (1" ASTM Nº 57), consistencia blanda de 15 cm de espesor, enfoscada y bruñida interiormente con mortero de cemento, confeccionado en obra, con aditivo hidrófugo, dosificación 1:3 formando aristas y esquinas a media caña, cerrada superiormente con tapa prefabricada de concreto armado, para alojamiento de la válvula; previa excavación con medios mecánicos y posterior relleno del trasdós con material granular. Incluso mortero para sellado de juntas. El precio no incluye la válvula.
Código |  | Unidad | Descripción | Rendimiento | Precio unitario | Importe
1 |  |  | Materiales
mt10hmf100fzb |  | m³ | Concreto simple f'c=315 kg/cm² (4500 psi), clase de exposición F0 S2 P1 C0, tamaño máximo del agregado 25 mm (1" ASTM Nº 57), consistencia blanda, premezclado, según ACI 318. | 0.273 | 136.83 | 37.35
mt04lpv010a |  | Ud | Ladrillo cerámico perforado (panal), para revestir, 24x11,5x9 cm, densidad 780 kg/m³. | 141 | 0.54 | 76.14
mt08aaa010a |  | m³ | Agua. | 0.022 | 2.04 | 0.04
mt01arg005a |  | t | Arena de cantera, para mortero preparado en obra. | 0.171 | 23.95 | 4.1
mt08cem000h |  | kg | Cemento gris en sacos. | 40.337 | 0.2 | 8.07
mt08adt010 |  | kg | Aditivo hidrófugo para impermeabilización de morteros u concretos. | 0.572 | 1.63 | 0.93
mt11arf010g |  | Ud | Tapa de concreto armado prefabricada, 118x118x15 cm. | 1 | 141.34 | 141.34
mt01arr010a |  | t | Grava de cantera, de 19 a 25 mm de diámetro. | 1.548 | 15.3 | 23.68
|  |  |  | Subtotal materiales: |  | 291.65
2 |  |  | Equipo y maquinaria
mq01ret020b |  | h | Retrocargadora sobre neumáticos, de 70 kW. | 0.328 | 48.57 | 15.93
mq06hor010 |  | h | Concretera eléctrica con una capacidad de amasado de 160 l. | 0.09 | 4.1 | 0.37
|  |  |  | Subtotal equipo y maquinaria: |  | 16.3
3 |  |  | Mano de obra
mo020 |  | h | Albañil. | 2.251 | 17.84 | 40.16
mo113 |  | h | Peón de albañilería. | 2.725 | 11.01 | 30
|  |  |  | Subtotal mano de obra: |  | 70.16
4 |  |  | Herramientas
|  | % | Herramientas | 2 | 378.11 | 7.56
Coste de mantenimiento decenal: $ 19,28 en los primeros 10 años. |  |  |  | Costos directos (1+2+3+4): |  | 385.67