## Hoja 1
QAF010 | m |  | Junta de dilatación en techo plano transitable, no ventilado. Impermeabilización con láminas asfálticas.
Junta de dilatación en techo plano transitable, no ventilado, con solado flotante aislante, tipo invertida, con aislante térmico adicional. Impermeabilización: dos bandas de adherencia, de lámina de betún modificado con elastómero SBS, masa nominal 3 kg/m², con armadura de fieltro de poliéster reforzado y estabilizado de 150 g/m², de superficie no protegida, totalmente adheridas al soporte con soplete, a cada lado de la junta, previa imprimación con emulsión asfáltica aniónica con cargas; banda de refuerzo de 50 cm de anchura, realizada a partir de lámina de betún modificado con elastómero SBS, masa nominal 4 kg/m², con armadura de fieltro de poliéster no tejido de 160 g/m², de superficie no protegida, formando un fuelle sin adherir en la zona de la junta; cordón de relleno para junta de dilatación, de masilla con base bituminosa tipo BH-II, de 15 mm de diámetro; y banda de terminación de 32 cm de anchura, realizada a partir de lámina de betún modificado con elastómero SBS, masa nominal 4 kg/m², con armadura de fieltro de poliéster no tejido de 160 g/m², de superficie no protegida soldada a la impermeabilización continua de la cubierta, formando un fuelle sin adherir en la zona de la junta, sobre el cordón de relleno.
Código |  | Unidad |  | Descripción | Rendimiento | Precio unitario | Importe
1 |  |  |  | Materiales
mt14iea020c |  | kg |  | Emulsión asfáltica aniónica con cargas. | 0.18 | 4.6 | 0.83
mt14lba010i |  | m² |  | Lámina de betún modificado con elastómero SBS, de 3 mm de espesor, masa nominal 3 kg/m², con armadura de fieltro de poliéster reforzado y estabilizado de 150 g/m², de superficie no protegida. | 0.6 | 6 | 3.6
mt14lba010g |  | m² |  | Lámina de betún modificado con elastómero SBS, de 3,5 mm de espesor, masa nominal 4 kg/m², con armadura de fieltro de poliéster no tejido de 160 g/m², de superficie no protegida. | 0.855 | 9.65 | 8.25
mt15sja010a |  | m |  | Cordón de relleno para junta de dilatación, de masilla con base bituminosa tipo BH-II, de 15 mm de diámetro. | 1.05 | 2.89 | 3.03
[5 empty] | Subtotal materiales: |  | 15.71
2 |  |  |  | Mano de obra
mo029 |  | h |  | Aplicador de láminas impermeabilizantes. | 0.145 | 17.17 | 2.49
mo067 |  | h |  | Principiante de aplicador de láminas impermeabilizantes. | 0.145 | 11.01 | 1.6
[5 empty] | Subtotal mano de obra: |  | 4.09
3 |  |  |  | Herramientas
|  | % |  | Herramientas | 2 | 19.8 | 0.4
Coste de mantenimiento decenal: $ 29,90 en los primeros 10 años. |  |  |  |  | Costos directos (1+2+3): |  | 20.2