## Hoja 1
UVM020 | m | Muro de concreto para vallado de terreno.
Vallado de terreno formado por muro continuo de concreto armado, de 1 m de altura y 15 cm de espesor, realizado con concreto f'c=210 kg/cm² (3000 psi), clase de exposición F0 S0 P0 C0, tamaño máximo del agregado 25 mm (1" ASTM Nº 57), consistencia blanda, preparado en obra, y malla electrosoldada tipo 6x6 10/10 de acero Grado 70, con barras separadas 15,24x15,24 cm de Ø 3,43 mm; construcción y desmontaje del sistema de cimbra recuperable metálico para acabado visto. Incluso berenjenos para biselado de cantos y separadores.
Código |  | Unidad | Descripción | Rendimiento | Precio unitario | Importe
1 |  |  | Materiales
mt07aco020d |  | Ud | Separador homologado para muros. | 2.4 | 0.08 | 0.19
mt08eme030c |  | m² | Sistema de cimbra a dos caras, para muros, formado por paneles metálicos modulares, hasta 3 m de altura, incluso elementos para paso de instalaciones. | 2 | 28.45 | 56.9
mt07ame120aa |  | m² | Malla electrosoldada tipo 6x6 10/10 de acero Grado 70, con varillas lisas espaciadas 15,24x15,24 cm de 3,43 mm de diámetro, según ASTM A 185 y ASTM A 497. | 1.1 | 1.12 | 1.23
mt08var040a |  | Ud | Berenjeno de PVC, de varias dimensiones y 2500 mm de longitud. | 1 | 0.73 | 0.73
mt08aaa010a |  | m³ | Agua. | 0.033 | 2 | 0.07
mt01arg000h |  | m³ | Arena cribada. | 0.088 | 19.9 | 1.75
mt01arg001hq |  | m³ | Agregado grueso homogeneizado, de tamaño máximo 25 mm (1" ASTM Nº 57). | 0.132 | 25.81 | 3.41
mt08cem000h |  | kg | Cemento gris en sacos. | 55.125 | 0.19 | 10.47
|  |  |  | Subtotal materiales: |  | 74.75
2 |  |  | Equipo y maquinaria
mq06hor010 |  | h | Concretera eléctrica con una capacidad de amasado de 160 l. | 0.11 | 4 | 0.44
|  |  |  | Subtotal equipo y maquinaria: |  | 0.44
3 |  |  | Mano de obra
mo042 |  | h | Albañil reforzador. | 0.369 | 17.87 | 6.59
mo089 |  | h | Principiante de albañil reforzador. | 0.369 | 11.45 | 4.23
mo113 |  | h | Peón de albañilería. | 0.187 | 10.59 | 1.98
mo112 |  | h | Ayudante de albañilería. | 0.196 | 10.77 | 2.11
|  |  |  | Subtotal mano de obra: |  | 14.91
4 |  |  | Herramientas
|  | % | Herramientas | 2 | 90.1 | 1.8
Coste de mantenimiento decenal: $ 4,60 en los primeros 10 años. |  |  |  | Costos directos (1+2+3+4): |  | 91.9